## Технические материалы
Технические материалы производства ООО "НЕТПОЛ"
№ п/п | Маркировка | Состав | Пов. плотность г/м2 | Толщина материала, мм | Класс фильтрации воздуха | Тем-ра экспл-и, не более | Параметры выпуска |  | Применеие | Цена, кг
[7 empty] | Ширина, м | длина, м
1 | С_100.005.200 | Полиэфир | 100 | 5 | G2 | 150 ˚С | 2-2,2 | 50 | Вентиляция и кондиционирование/изготовление карманных и панельных фильтров | 200
2 | C_150.010.200 | Полиэфир | 150 | 10 | G3 | 150 ˚С | 2-2,2 | 40
3 | C_150.006.200 с армирующим слоем | Полиэфир | 150 | 6 | G4 | 150 ˚С | 2-2,2 | 50
4 | С_200.016.200 | Полиэфир | 200 | 16 | G4 | 150 ˚С | 2-2,2 | 50
5 | C_200.008.200 с армирующим слоем | Полиэфир | 200 | 8 | G4-F5 | 150 ˚С | 2-2,2 | 50
6 | С_250.020.200 | Полиэфир | 250 | 20 | G4 | 150 ˚С | 2-2,2 | 50
7 | Стрейчбонд | Полиэфир | 80 | 1 | G2 | 150 ˚С | 0,62; 1,22; 2,0 | до 800 м/п | Фильтрация жидких сред (пищевое производство)/изготовление рукавных фильтров | 220
8 | Стрейчбонд | Полиэфир | 120 | 1 |  | 150 ˚С
9 | Стрейчбонд | Полипропилен | 80 | 1 |  | 130 ˚С |  |  |  | 320
10 | Стрейчбонд | Полипропилен | 300 | 2
11 | Стрейчбонд | Полипропилен | 350 | 2 |  | 130 ˚С
12 | Стрейчбонд | Полипропилен | 400 | 2
13 | С_400.020.200 | Полиэфир | 400 | 20 | G2 | 130 ˚С | 0,62; 1,22; 2,0 | 50 | Вентиляция и кондиционирование; фильтрация воды | 200
14 | С_400.045.200 | Полиэфир | 400 | 45 | G4 | 150 ˚С | 2-2,2 | 50 | Вентиляция и кондиционирование | 200
15 | Стрейчбонд | Полипропилен | 400 | 4-5 | - | 130 ˚С | 1.52 | 50 | Сорбирующее геополотно нефти и нефтепродуктов/среда земля | 320
16 | СОРБЕНТ ЛАРН (Сорбент нефти и нефтепродуктов) | Полиэфир | 500 | 25 | ˗ | +4…+50 ˚С | 2-2,2 | 20 | Сорбент нефтепродуктов (аналог МЕГАСОРБ)/"Сорбент-А" - для сбора сырой нефти и нефтепродуктов с поверхности воды и грунта при аварийных разливах и «Сорбент-Ф» - для очистки промышленных и сточных вод от эмульгированных нефтепродуктов в качестве фильтрующей загрузки. | 440
17 | С_600.022.200 с армирующим слоем | Полиэфир | 600 | 22 | F5 | 150 ˚С | 2-2,2 | 15 | Потолочный фильтр, без пропитки | 350
18 | Фетр технический (серый) | Полиэфир | 300 | 3 | ˗ | 150 ˚С | 0,62; 1,22; 2,0 | 50 | Фильтрация жидких сред | 240
Менеджер по продажам ООО "НЕТПОЛ"
| Конт. тел.: | +7 (495) 730-8050 доб. 448 |  |  |  | / Сон А.А/
+7 (985) 388-8631
| Сайт: | netpolpro.ru
| E-mail: | 212701@mail.ru

## Настилочные материалы
Настилочные материалы и утеплители для производства ортопедических матрасов, мягкой мебели, производство одеял и верхней одежды
№ п/п | Наименование продукции | Добавки | Параметры выпуска |  |  |  | Применение | Цена, с учетом НДС 18%, руб/кг
|  |  | Плотность, г/м2 | высота, мм | ширина,м | длина рулона,м
1 | Синтепон | Стандарт | 100 | 5 | 2,2 | 50 | Бурлет ( уплотненное полотно для производства мягкой мебели и ортопедических матрасов) | 165
|  | силиконизированные волокна | 100 | 15 | 2,2 | 50 | Утеплитель ( Объемное, воздушное полотно, одеяльный пласт, утеплитель верхней одежды, тактильно похож на синтепон с лебяжьим пухом) | 175
|  | Стандарт | 150 | 10 | 2,2 | 40 | уплотненное полотно ( прокладочный слой при изготолении матрасов и мягкой мебели) | 165
|  | силиконизированные волокна | 150 | 20 | 2,2 | 30 | Утеплитель ( Объемное, воздушное полотно, одеяло, тактильно похож на синтепон с лебяжьим пухом) | 175
|  | Стандарт | 200 | 20 | 2,2 | 30 | уплотненное полотно ( прокладочный слой при изготовлении матрасов и мягкой мебели, утеплитель) | 165
|  | силиконизированные волокна | 200 | 30 | 2,2 | 30 | Утеплитель ( Объемное, воздушное полотно, одеяло, тактильно похож на синтепон с лебяжьим пухом) | 175
|  | Стандарт | 250 | 20 | 2,2 | 25 | уплотненное полотно ( прокладочный слой при изготовлении матрасов и мягкой мебели, утеплитель) | 165
|  | Стандарт | 300 | 20 | 2,2 | 50 |  | 165
|  | Стандарт | 400 | 45 | 2,2 | 50 |  | 165
2 | Синтепон -Хард (аналог ХОЛЛКОН) | Стандарт | 250 | 10 | 2,2 | 50 | Наполнение диванов, матрасов и мягкой мебели ( Объемный материал, прекрасно держит и восстанавливает форму) | 170
|  | Стандарт | 600 | 20 | 2,2 | 50 |  | 170
|  | Стандарт | 900 | 30 | 2,2 | 50 |  | 170
3 | «ЭКО-КОКОС» (бикомпонентное полиэфирное полотно с 50% содежанием натуральных кокосовых волокон аналог БИ-КОКОС, Био-Кокос и д.р) | Кокос | 1000 | 10 | Пласт 1,2*2,0 1,4*2,0 1,6*2,0 1,8*2,0 2,0*2,0 |  | Применение: настилочный материал, наполнение матрасов, диванов, мягкой мебели) | 155 руб/м2
4 | «ФЛАЙБЕРСОФТ-МЕБЕЛИН» ( Заменитель паролонов) | хлопок-70%) | 600 | 15 | 2,0 | 15 | Жесткий настилочный материал наполнение матрасов, диванов. | 150
|  |  | 1100 | 10 | 2,0 | 10
5 | СТРЕЙЧБОНД – аналог Фабертек | Стандарт | 70-80 | 0,3-0,4 | 06; 1,2:2,0 | 500 | Применяется в качестве обтягивающего материала мягкой мебели и в пружинных блоках. Выпускается в белом, сером, черном (под заказ) | 250
Менеджер по продажам ______________ /А.А. Сон/